## Sheet1
南京市第一医院办公家具调研参数
序号 | 名称 | 图片 | 规格尺寸(mm) | 材质说明 | 数量
1 | 储物柜 |  | 1800*600*2250 | 1、柜体：采用优质“露水河”或同等品牌三聚氰胺板，符合国家E0级环保标准，板厚度18mm。静曲强度≥40MPa,弹性模量≥4200MPa，表面胶合强度≥2.5MPa，2h吸水厚度膨胀率≤2.5%，内结合强度≥1.2MPa,板面握螺钉力≥1600N，板边握螺钉力≥1100N，表面耐香烟灼烧、耐干热、耐污染腐蚀：素色、耐龟裂、耐水蒸气、耐光色牢度均达到5级，甲醛释放量≤0.2mg/m³，挥发性有机化合物未检出。封边条采用无色差PVC封边条、厚度2mm以上。 2、五金配件：采用优质品牌铰链、导轨、锁具、拉手，均通过乙酸盐雾试验250h,镀层对基体的保护等级及镀层本身耐腐蚀等级达到10级。 | 1
2 | 储物柜 |  | 1000*500*2000 | 1、柜体：采用优质“露水河”或同等品牌三聚氰胺板，符合国家E0级环保标准，板厚度18mm。静曲强度≥40MPa,弹性模量≥4200MPa，表面胶合强度≥2.5MPa，2h吸水厚度膨胀率≤2.5%，内结合强度≥1.2MPa,板面握螺钉力≥1600N，板边握螺钉力≥1100N，表面耐香烟灼烧、耐干热、耐污染腐蚀：素色、耐龟裂、耐水蒸气、耐光色牢度均达到5级，甲醛释放量≤0.2mg/m³，挥发性有机化合物未检出。封边条采用无色差PVC封边条、厚度2mm以上。 2、五金配件：采用优质品牌铰链、导轨、锁具、拉手，均通过乙酸盐雾试验250h,镀层对基体的保护等级及镀层本身耐腐蚀等级达到10级。 | 1
3 | 储物柜 |  | 600*500*2000 | 1、柜体：采用优质“露水河”或同等品牌三聚氰胺板，符合国家E0级环保标准，板厚度18mm。静曲强度≥40MPa,弹性模量≥4200MPa，表面胶合强度≥2.5MPa，2h吸水厚度膨胀率≤2.5%，内结合强度≥1.2MPa,板面握螺钉力≥1600N，板边握螺钉力≥1100N，表面耐香烟灼烧、耐干热、耐污染腐蚀：素色、耐龟裂、耐水蒸气、耐光色牢度均达到5级，甲醛释放量≤0.2mg/m³，挥发性有机化合物未检出。封边条采用无色差PVC封边条、厚度2mm以上。 2、五金配件：采用优质品牌铰链、导轨、锁具、拉手，均通过乙酸盐雾试验250h,镀层对基体的保护等级及镀层本身耐腐蚀等级达到10级。 | 1
4 | 沙发床 |  | 1000*850*900 | 1、面料：优质西皮，摩擦色牢度4-5级，涂层粘着牢度≥6N/10mm,气味≤2级，游离甲醛、挥发性有机物、禁用偶氮染料均未检出。 2、海绵：高密度定型绵，座面密度≥50kg/m³，回弹性≥55%，75%压缩永久变形≤3%，伸长率≥180%，拉伸强度≥180KPa，撕裂强度≥4N/cm,干热老化及湿热老化后拉伸强度均≥170KPa。 3、框架：双面抛光、烘干、除虫处理实木木架，配锰钢蛇簧加平衡线处理，永不变形，钢质沙发脚。 | 1
5 | 沙发 |  | 1760*750*760 | 1、面料：优质西皮，摩擦色牢度4-5级，涂层粘着牢度≥6N/10mm,气味≤2级，游离甲醛、挥发性有机物、禁用偶氮染料均未检出。 2、海绵：高密度定型绵，座面密度≥50kg/m³，回弹性≥55%，75%压缩永久变形≤3%，伸长率≥180%，拉伸强度≥180KPa，撕裂强度≥4N/cm,干热老化及湿热老化后拉伸强度均≥170KPa。 3、框架：双面抛光、烘干、除虫处理实木木架，配锰钢蛇簧加平衡线处理，永不变形，钢质沙发脚。 | 1
8 | 茶几 |  | φ600*750 | 高密度板烤漆,斜边 电镀杆.55CM电镀盘 | 1
10 | 餐桌 |  | 2400*500*750 | 1、桌面：采用优质“露水河”或同等品牌三聚氰胺板，符合国家E0级环保标准，板厚度18mm。静曲强度≥40MPa,弹性模量≥4200MPa，表面胶合强度≥2.5MPa，2h吸水厚度膨胀率≤2.5%，内结合强度≥1.2MPa,板面握螺钉力≥1600N，板边握螺钉力≥1100N，表面耐香烟灼烧、耐干热、耐污染腐蚀：素色、耐龟裂、耐水蒸气、耐光色牢度均达到5级，甲醛释放量≤0.2mg/m³，挥发性有机化合物未检出。封边条采用无色差PVC封边条、厚度2mm以上。 2、桌架：采用钢制桌架，壁厚≥1.5mm；所有金属表面经除油、除锈、陶化后喷塑处理。 | 1
11 | 靠背椅 |  | 常规 | 橡胶木 | 6
12 | 方凳 |  | 400*300*450 | 橡胶木 | 4